## Пена
| Код товара ЕКН | Марка материала | ПОДДОН |  |  | Область применения | Вес за ед. измер. в кг нетто
|  |  | кол-во балонов коробке (шт) | единица измерения (шт) | Стоимость за балон, руб. с НДС
ТМ ТЕХНОНИКОЛЬ Proffesional | 528373 | Пена монтажная ТЕХНОНИКОЛЬ 70 PROFESSIONAL зимняя | 12 | 1 | 620 | Профессиональная полиуретановая ЗИМНЯЯ монтажная пена ТЕХНОНИКОЛЬ создана по специальной формуле и позволяет проводить работы в холодной время года с температурой окружающего воздуха до -18. Отличается хорошим первичным и низким вторичным расширением. Пена обладает хорошей адгезией к большинству строительных материалов, за исключением фторопласта, силикона и полиэтилена. Область применения: • монтаж и герметизация окон, дверей, подоконников, порогов, стеновых панелей, металлических листов, черепицы и т.д.. • заполнение швов, пустот, щелей и стыков. • тепло- и звуко- изоляция помещений и систем кондиционирования. | 0.885
| 528374 | Пена монтажная профессиональная ТЕХНОНИКОЛЬ 65 MAXIMUM зимняя | 12 | 1 | 581 |  | 0.85
| 528375 | Пена монтажная профессиональная ТЕХНОНИКОЛЬ 65 CONSTANT зимняя | 12 | 1 | 588 |  | 0.85
| 528377 | Пена монтажная профессиональная ТЕХНОНИКОЛЬ 45 BALANCE зимняя | 12 | 1 | 498 |  | 0.61
| 528369 | Пена монтажная ТЕХНОНИКОЛЬ 70 PROFESSIONAL всесезонная | 12 | 1 | 576 | Профессилнальная полиуретановая монтажная пена ТЕХНОНИКОЛЬ отличается хорошим первичным и низким вторичным расширением. Не оказывает избыточного давления на элементы конструкции. Пена обладает хорошей адгезией к большинству строительных материалов, за исключением фторопласта, силикона и полиэтилена. Область применения: • монтаж и герметизация окон, дверей, подоконников, порогов, стеновых панелей, металлических листов, черепицы и т.д.. • заполнение швов, пустот, щелей и стыков. • тепло- и звуко- изоляция помещений и систем кондиционирования. | 0.885
| 528370 | Пена монтажная профессиональная ТЕХНОНИКОЛЬ 65 MAXIMUM всесезонная | 12 | 1 | 550 |  | 0.85
| 528371 | Пена монтажная профессиональная ТЕХНОНИКОЛЬ 65 CONSTANT всесезонная | 12 | 1 | 564 |  | 0.85
| 528372 | Пена монтажная профессиональная ТЕХНОНИКОЛЬ 45 BALANCE всесезонная | 12 | 1 | 499 |  | 0.61
| 625537 | Монтажная пена ТехноНИКОЛЬ 65+ Optimum всесезонная | 12 | 1 | 566 | Профессилнальная полиуретановая монтажная пена ТЕХНОНИКОЛЬ отличается увеличенным первичным и низким вторичным расширением. Обеспечивает комфортное нанесение и равномерный выход. | 0.82
| 625539 | Пена монтажная ТЕХНОНИКОЛЬ 60+ OPTIMUM всесезонная | 12 | 1 | 537 |  | 0.78
ТМ ТЕХНОНИКОЛЬ - Специальные продукты | 528380 | Пена монтажная огнестойкая ТЕХНОНИКОЛЬ 240 | 12 | 1 | 810 | Полиуретановая монтажная пена ТЕХНОНИКОЛЬ с повышенными противопожарными характеристиками. Предел огнестойкости пены подтвержден сертификатом соответствия в области пожарной безопасности и достигает 240 минут. Область применения: • монтаж огнезащитных дверных и оконных блоков • герметизация швов между стенами и полами/потолками для огне-и дымозащиты. | 0.81
| 528379 | Клей-пена ТЕХНОНИКОЛЬ 500 PROFESSIONAL универсальный | 12 | 1 | 682 | Профессиональный полиуретановый клей ТЕХНОНИКОЛЬ с повышенной адгезией ко всем основаниям. Область применения: • крепление теплоизоляционных плит • фиксация стеновых панелей из дерева, пластмассы, жести и т.п. • крепление ГВЛ, ГКЛ, СМЛ ко всем типичным строительным основаниям снаружи и внутри помещения • приклеивание гипсокартонных панелей в технологии сухой застройки • заделка трещин в стенах. • приклеивание декоративных полиуретановых конструкций (балок, плинтусов, имитации каминной облицовки) | 0.6
| 1534 | Клей ТЕХНОНИКОЛЬ 508 PROFESSIONAL | 12 | 1 | 810 | Профессиональный полиуретановый клей в аэрозольном баллоне для приклеивания OSB, фанеры и изделий из дерева. А так же для крепления теплоизоляционных плитиз каменной ваты, XPS и полистирола при утеплении фундаментов, краш стен и т.д. | 0.8
| 571827 | Клей-пена ТЕХНОНИКОЛЬ для газобетонных блоков и кладки | 12 | 1 | 765 | Однокомпонентный профессиональный полиуретановый клей в аэрозольной упаковке. Обладает хорошей устойчивостью к влажности, плесени и старению. Устраняет мостики холода. Имеет темно-серый цвет. Область применения: • устройство кладки стен и перегородок из газобетонных, керамических и других блоков. | 0.76
| 528382 | Очиститель монтажной пены ТЕХНОНИКОЛЬ PROFESSIONAL | 12 | 1 | 129 | Очиститель ТЕХНОНИКОЛЬ предназначен для очистки загрязнений при работе с полиуретановыми монтажными пенами, для промывки и очистки внешней и внутренней поверхностей пистолета, для смывки монтажной пены с кожи и одежды, удаления брызг пены при работе с баллоном. | 0.263
ТМ ТЕХНОНИКОЛЬ Master | 625512 | Пена монтажная ТЕХНОНИКОЛЬ MASTER 65 (зимняя) | 12 | 1 | 564 |  | 0.75
| 625511 | Пена монтажная ТЕХНОНИКОЛЬ MASTER 65 (всесезонная) | 12 | 1 | 541 | Пистолетная монтажная пена серии ТехноНИКОЛЬ Master, за счет специально разработанной новой рецептуры обладает повышенным первичным и умеренным вторичным расширением. Обладает равномерной мелкопористой структурой, повышенной устойчивостью к деформациям. Область применения: • изоляция оконных и дверных рам • заполнение полостей • герметизация щелей и пустот вокруг труб • задерлка отверстий в строительных конструкциях и изоляционных материалах | 0.75
| 625515 | Пена монтажная ТЕХНОНИКОЛЬ MASTER 50 (всесезонная) | 12 | 1 | 465 |  | 0.6
| 625516 | Пена монтажная ТЕХНОНИКОЛЬ MASTER 40 (всесезонная) | 12 | 1 | 412 |  | 0.5
| 625510 | Пена ТЕХНОНИКОЛЬ MASTER 30 Бытовая | 12 | 1 | 310 |  | 0.3
| 625509 | Пена монтажная ТЕХНОНИКОЛЬ MASTER 40 Бытовая | 12 | 1 | 376 |  | 0.4
| 625508 | Пена монтажная ТЕХНОНИКОЛЬ MASTER 50 Бытовая | 12 | 1 | 419 |  | 0.5
| 625507 | Пена ТЕХНОНИКОЛЬ MASTER 60 Бытовая | 12 | 1 | 464 |  | 0.65
| 625543 | Напыляемый утеплитель ТЕХНОНИКОЛЬ MASTER | 12 | 1 | 722 |  | 0.8
| 625506 | Пена ТЕХНОНИКОЛЬ MASTER 65 Бытовая | 12 | 1 | 481 |  | 0.75

## Проф.Праймеры
Марка материала | Ед. изм. | Упаковка | Код товара ЕКН | Стоимость за ед.изм. руб. с НДС | Область применения | Технические характеристики
№ 01 Праймер битумный | шт | 20л (16кг) | 352606 | 2814 | Подготовка (огрунтовка) оснований перед устройством мастичной гидроизоляции, а также перед укладкой наплавляемых, самоклеящихся кровельных и гидроизоляционных материалов. | Массовая доля летучих веществ 45-55%, Время высыхания при 20°С – 12 часов., РАСХОД 0,25-0,35 л/м²
| шт | 10л (8кг) | 352607 | 2086
№ 01 Праймер битумный (концентрат) | шт | 20л (18кг) | 352609 | 3086 | Область применения аналогична битумному праймеру. Перед применением, концентрат необходимо развести в пропорции 1:1 сольвентом, керосином. | Массовая доля летучих веществ 35-40%, Время высыхания при 20°С – 12 часов, РАСХОД 0,25-0,35 л/м²
№03 Праймер битумно-полимерный | шт | 20л (16кг) | 352612 | 4660 | Обработка стальной ортотропной плиты мостовых сооружений, а также железобетонных плит проезжей части мостовых сооружений перед укладкой гидроизоляционного слоя. | Массовая доля летучих веществ 70-75%, Время высыхания при 20°С - 10 минут, РАСХОД 0,2-0,3 л/м²
Праймер битумный ТехноНИКОЛЬ №04, морозостойкий, ведро 18 кг | шт | 20,6л (18кг) пластиковое ведро | 688798 | 2525 | Подготовка (огрунтовка) оснований перед устройством мастичной гидроизоляции, а также перед укладкой наплавляемых, самоклеящихся кровельных и гидроизоляционных материалов. Подходит для работы внутри жилых помещений. | Массовая доля летучих веществ 60-75%, Время высыхания при 20°С – 1 час, РАСХОД 0,25-0,35 л/м². Продукт морозостойкий, допускается снижение температуры продукта до минус -5°С. на срок не более 3 суток.
Праймер полимерный ТехноНИКОЛЬ №08 Быстросохнущий | шт | 20л (14кг) | 694294 | 5381 | Ручная и механизированная подготовка (огрунтовка) любых строительных оснований, а так же их обеспыливание и увеличение прочности сцепления перед укладкой наплавляемых, самоклеящихся кровельных и гидроизоляционных материалов, автодорожных стыковочных лент, перед заливкой битумных и полимерных герметиков в швы, перед приклейкой полимерных мембран. | Массовая доля летучих веществ не более 72%. Время высыхания при 20°С – 15 минут, стойкий к щелочам. Условная вязкость 15…30 с при диаметре сопла 4мм. РАСХОД 0,10-0,35 л/м²
| шт | 10л (7кг) | 694295 | 3192

## Проф.Мастика
Марка материала | Ед. изм. | Упаковка | Код товара ЕКН | Стоимость за ед.изм. руб. с НДС | Область применения | Технические характеристики
№ 21 Мастика кровельная (Техномаст) | кг | 20 кг (метал. ведро) | 224517 | 240.72 | 1. Устройство мастичных и ремонт всех видов кровель. 2. Гидроизоляционная защита строительных конструкций (фундаментов, подвалов, свай и др.) 3. Антикоррозионная защита металлических поверхностей. | Прочность сцепления с бетоном 0,6 МПа, с металлом 0,9 МПа; Гибкость на брусе R=5 мм, не выше -35°C; теплостойкость +110 °C РАСХОД для устройства мастичной кровли : 3,8–5,7 кг/м²; для устройства гидроизоляции : 2,5–3,5 кг/м².
| кг | 10 кг (метал. ведро) | 224516 | 336.47
| кг | 3 кг (метал. ведро) | 224515 | 381.16
№ 22 Мастика приклеивающая (Вишера) | кг | 20 кг (метал. ведро) | 224523 | 220 | Приклеивание рулонных битумных и битумно-полимерных материалов к бетонным и металлическим поверхностям. | Прочность сцепления с бетоном 0,6 МПа, с металлом 0,45 МПа; Теплостойкость +950C РАСХОД 0,8-1,8 кг/м2
№ 23 Мастика для гибкой черепицы (Фиксер) | кг | 12 кг (метал. ведро) | 224511 | 320.81 | Проклеивание швов гибкой черепицы ШИНГЛАС и др. Приклеивание материалов на битумной основе к кирпичным, бетонным, металлическим, деревянным, керамическим поверхностям. | Прочность сцепления с бетоном 0,5 МПа, с металлом 0,8 МПа; Теплостойкость +110°C РАСХОД зависит от типа выполняемых работ
| кг | 3,6 кг (метал. ведро) | 224513 | 359.68
| шт | 310 мл (картридж) | 352613 | 221
№ 24 Мастика гидроизоляционная (МГТН) | кг | 20 кг (метал. ведро) | 224507 | 152.89 | Гидроизоляционная защита строительных конструкций (фундаментов, подвалов и других объектов, заглубляемых в землю или контактирующих с влажной средой). | Прочность сцепления с бетоном 0,1 МПа, с металлом 0,1 МПа; Гибкость на брусе R=5 мм, не выше -5 °C, теплостойкость +80°C. РАСХОД для устройства гидроизоляции : 2,5–3,5 кг/м².
| кг | 10 кг (метал. ведро) | 224506 | 230.15
| кг | 3 кг (метал. ведро) | 224505 | 285.03
Мастика Битумная Изоляционная | шт | 16 кг (метал. ведро) | 352304 | 1201.62 | Предназначена для гидроизоляции бетонных конструкций, заглубляемых в грунт. | Не высыхающая РАСХОД в зависимости от применения
№ 27 Мастика приклеивающая | кг | 22 кг (метал. ведро) | 351220 | 152.72 | Приклеивание плит пенополистирола и XPS к битумным, бетонным, металлическим и деревянным поверхностям в системах изоляции фундаментов. | Прочность сцепления с бетоном 0,1 МПа, с металлом 0,1 МПа; Массовая доля нелетучих веществ 80-90%, теплостойкость +90C РАСХОД для устройства гидроизоляции : 0,5–1,0 кг/м2.
| кг | 12 кг (метал. ведро) | 353153 | 188.6
№ 57 Мастика защитная алюминиевая | кг | 20 кг (метал. ведро) | 352976 | 497.69 | Устройство и восстановление защитного слоя на битумных, битумно-полимерных, мастичных и рулонных кровлях, защита металлических поверхностей от коррозии. | Прочность сцепления с бетоном 0,3 МПа, с металлом 0,3 МПа; Массовая доля нелетучих веществ 50%, теплостойкость +100°C РАСХОД: 0,4–0,6 кг/м²
№ 33 Мастика битумно-латексная | кг | 200 кг (метал. бочка) | 358576 | 222.37 | 1.Устройство мастичных кровель. 2.Гидроизоляционная защита строительных конструкций (фундаментов, подвалов и др.) 3. Устройство гидроизоляции внутренних помещений (ванные комнаты, туалеты, кухни, балконы). | Прочность сцепления с бетоном 0,6 МПа, Гибкость на брусе R=5 мм, не выше -25°C, теплостойкость +140°C РАСХОД для устройства мастичной кровли: 4,5–5,5 кг/м²; для устройства гидроизоляции : 3,5–4,5 кг/м².
Клей для Рубероида | шт | 10 кг (метал. ведро) | 421030 | 1232.86 | Клей предназначен специально для приклеивания рубероида марок РКП, РПП, РКК, а также рулонных материалов с защитным покрытием приклеиваемого слоя из песка) к бетонным, цементно-песчаным и другим поверхностям. Так же клей применяется для склеивания нахлестов данных рулонных материалов. | Прочность сцепления с бетоном 0,4 МПа Прочность на сдвиг клеевого соединения, не менее 0,7 кН/м., РАСХОД 1,5-2 кг/м²
Мастика кровельная ТЕХНОНИКОЛЬ №31, морозостойкая, ведро 18 кг | кг | 20,6 л (18кг) (пластиковое ведро) | 688799 | 129.03 | 1. Устройство гидроизоляции внутренних помещений (ванные комнаты, туалеты, кухни, балконы). 2. Устройство мастичных и ремонт всех видов кровель. 3. Гидроизоляционная защита строительных конструкций (фундаментов, подвалов и др.) | Прочность сцепления с бетоном 0,45 МПа, Гибкость на брусе R=5 мм, не выше -15 °C, теплостойкость +95°C. РАСХОД для устройства мастичной кровли : 3,8–5,7 кг/м²; для устройства гидроизоляции : 2,5–3,5 кг/м².Продукт морозостойкий, допускается снижение температуры продукта до минус -5°С. на срок не более 3 суток.

## ISOBOX
Марка материала | Ед. изм. | Упаковка | Код товара ЕКН | Стоимость за ед.изм. руб. с НДС | Область применения
ISOBOX Праймер битумный | кг | 18 кг | 487106 | 124.97 | Подготовка (огрунтовка) оснований перед устройством мастичной гидроизоляции, а также перед укладкой наплавляемых, самоклеящихся кровельных и гидроизоляционных материалов.
ISOBOX Мастика гидроизоляционная | кг | 22 кг | 487107 | 101.98 | Гидроизоляционная защита строительных конструкций (фундаментов, подвалов и других объектов, заглубляемых в землю или контактирующих с влажной средой).
ISOBOX Мастика кровельная | кг | 22 кг | 487108 | 138.5 | 1. Устройство мастичных и ремонт всех видов кровель. 2. Гидроизоляционная защита строительных конструкций (фундаментов, подвалов, свай и др.)
Герметик ISOBOX Паропроницаемый Акриловый (наружный А) | кг | 7кг | 694231 | 154.8 | Герметик ISOBOX паропроницаемый акриловый предназначен для качественной и долговременной герметизации внешнего примыкания оконного блока в соответствии с ГОСТ 30971, с обеспечением отвода водяных паров, воздуховодов, фальцевой кровли.
Герметик ISOBOX Пароизоляционный Акриловый (внутренний Б) | кг | 7кг | 694232 | 158.71 | Герметик ISOBOX пароизоляционный акриловый предназначен монтажа внутреннего контура оконных, балконных и витражных конструкций. Соответствует требованиям п.А.4.1. приложения А (обязательное) ГОСТ 30971-2012.
Герметик ISOBOX Акриловый для межпанельных швов, | кг | 7кг | 694233 | 158.71 | Герметик ISOBOX акриловый для межпанельных швов предназначен для долговременной герметизации швов с деформативностью до 15%. Широкий диапазон температур нанесения, возможность работы при отрицательных температурах.
Герметик ISOBOX Акриловый для межпанельных швов (белый) | кг | 7кг | 2570 | 158.71 | Герметик ISOBOX акриловый для межпанельных швов предназначен для долговременной герметизации швов с деформативностью до 15%. Широкий диапазон температур нанесения, возможность работы при отрицательных температурах.

## AquaMast
0
Марка материала | Ед. изм. | Упаковка | Код товара ЕКН | Стоимость за ед.изм. руб. с НДС | Область применения
AquaMast праймер | шт. | 16 кг | 393540 | 2167.88 | Предназначен для подготовки основания перед укладкой гидроизоляции. Прекрасно сочетается с мастиками на основе битума и рулонными битумными наплавляемыми материалами. Средний расход 0,3 кг/м².
| шт. | 8 кг | 393542 | 1737.11
| шт. | 2,4 кг | 420930 | 505.67
AquaMast для фундамента | шт. | 18 кг | 393547 | 2119.46 | Предназначена для обмазочной гидроизоляции фундаментов и полов, а также может использоваться в качестве защиты бетонных и деревянных конструкции от негативного воздействия воды. Средний расход 1 кг/м².
| шт. | 10 кг | 393548 | 1778.46
| шт. | 3 кг | 420915 | 505.67
AquaMast для кровли | шт. | 18 кг | 393554 | 2349.24 | Предназначена устройства и ремонта кровель. После высыхания образует прочное гидроизоляционное покрытие, с широким диапазоном температур эксплуатации. Средний расход 3,3-4,3 кг/м²
| шт. | 10 кг | 393557 | 1819.68
| шт. | 3 кг | 420918 | 539.18
AquaMast ремонт и приклейка | шт. | 18 кг | 393559 | 2431.03 | Надежно приклеивает, а также устраняет мелкие дефекты на кровле, без проведения капитального ремонта. Используется для приклеивания битумной черепицы и рулонных материалов. Средний расход 0,8-1,8 кг/м²
| шт. | 10 кг | 393560 | 1628.8
| шт. | 3 кг | 420925 | 505.67
Праймер битумный универсальный AquaMast морозостойкий | шт. | 15 кг пластиковое ведро | 688794 | 1352.23 | Предназначен для подготовки основания перед укладкой гидроизоляции. Прекрасно сочетается с мастиками на основе битума и рулонными битумными наплавляемыми материалами. Подходит для работы внутри жилых помещений.Продукт морозостойкий, допускается снижение температуры продукта до минус -5°С. на срок не более 3 суток.
Гидроизоляция битумная универсальная AquaMast морозостойкая | шт. | 15 кг пластиковое ведро | 688795 | 1524.51 | Предназначена для обмазочной гидроизоляции фундаментов и полов, а также может использоваться в качестве защиты бетонных и деревянных конструкции от негативного воздействия воды.Продукт морозостойкий, допускается снижение температуры продукта до минус -5°С. на срок не более 3 суток.

## ИМПЕРИАЛ
0
Марка материала | Ед. изм. | Упаковка | Код товара ЕКН | Стоимость за ед.изм. руб. с НДС | Область применения
Праймер битумный ИМПЕРИАЛ | шт | 13 л | 495036 | 1316.71 | Праймер предназначен для надежного сцепления гидроизоляционных материалов с основанием. Применяется как с рулонными битумными материалами, так и с обмазочной гидроизоляцией.
Мастика битумная изоляционная ИМПЕРИАЛ | шт | 13 л | 495037 | 949.49 | Мастика МБИ предназначена для гидроизоляции бетонных и деревянных конструкций, заглубляемых в грунт.НЕОТВЕРЖДАЕМАЯ
Мастика битумная универсальная ИМПЕРИАЛ | шт | 13 л | 495038 | 1486.37 | Мастика МБУ предназначена для обмазочной гидроизоляции конструкций, заглубляемых в землю и контактирующих с влажной средой: фундаментов, свай и т. п.

## Герметики
0
Марка материала | Ед. изм. | Упаковка | Код товара ЕКН | Стоимость за ед.изм. руб. с НДС | Область применения | технические характеристики
№ 45 Герметик бутил каучуковый | кг | 16 кг (метал. ведро), белый | 395727 | 276.9 | Предназначен для герметизации наружных поверхностей, швов и стыков строительных конструкций жилых, общественных, производственных зданий и сооружений. | Прочность сцепления с бетоном 0,2 МПа, Массовая доля нелетучих веществ 40-50% РАСХОД зависит от ширины и глубины шва
| кг | 16 кг (метал. ведро), серый | 395728 | 270.3
| кг | 8 кг (метал. ведро), серый | 395726 | 324.93
2К Полиуретановый герметик | кг | 12 кг (пласт.. ведро), белый | 432545 | 213.9 | Герметизация межпанельных стыков, щелей, трещин при строительстве и ремонте всех типов зданий и сооружений гражданского и промышленного назначения. | Относительное удлинение на образцах-швах 300%, Максимальная деформативность швов до 25%; Срок службы 15 лет. РАСХОД зависит от ширины и глубины шва
|  | 12 кг (пласт.. ведро), серый | 456429 | 192.5